## Sayfa1
MADENİ YAĞLARIN TEKNİK ÖZELLİKLERİ
Ağır Hizmet Tek Dereceli Dizel Motor Yağları
ONAYLAR: API: SJ/CF TS 12330
SAE Sınıfı | STANDART | SAE 10W | SAE 30
YOĞUNLUK @15°C kg/m³ | ASTM D-4052 | > 0.850 | > 0.850
PARLAMA NOKTASI °C | ASTM D-92 | ≥ 210 | ≥ 210
AKMA NOKTASI °C | ASTM D-97 | ≤ -30 | ≤ -15
VİZKOZİTE @100°C mm²/s | ASTM D-445 | 5.6 - 7.5 | 9.3 - 12.5
VİZKOZİTE İNDEKSİ | ASTM D-2270 | > 105 | > 90
Ağır Hizmet Çok Mevsimli Dizel Motor Yağı
ONAYLAR:API: CF/SF - API: CI-4/CH-4/CG-4/ TS 12330
SAE Sınıfı | STANDART | SAE 20W-50 | SAE 15W-40
YOĞUNLUK @15°C kg/m³ | ASTM D-4052 | > 0.850 | > 0.850
PARLAMA NOKTASI °C | ASTM D-92 | ≥ 210 | ≥ 210
AKMA NOKTASI °C | ASTM D-97 | ≤ -24 | ≤ -30
VİZKOZİTE @100°C mm²/s | ASTM D-445 | 16.3 - 21.9 | 12.5 - 16.3
VİZKOZİTE İNDEKSİ | ASTM D-2270 | > 110 | > 120
Yüksek Kaliteli (Diferansiyel) Otomotiv Dişli Yağı
ONAYLAR:API: GL-5-TS 11485
SAE Sınıfı | STANDART | SAE 80W-90 | SAE 85W-140
YOĞUNLUK @15°C kg/m³ | ASTM D-4052 | > 0.880 | > 0.880
PARLAMA NOKTASI °C | ASTM D-92 | ≥ 170 | ≥210
AKMA NOKTASI °C | ASTM D-97 | ≤ -24 | ≤ -15
VİZKOZİTE @100°C mm²/s | ASTM D-445 | 13.5 - 18.5 | 24.0 - 32.5
VİZKOZİTE İNDEKSİ | ASTM D-2270 | > 85 | > 85
Otomatik Şanzıman, Transmisyon ve Direksiyon Yağı
ONAYLAR:Dexron-II -TS 11485
SAE Sınıfı | STANDART | ATF II
YOĞUNLUK @15°C kg/m³ | ASTM D-4052 | > 0.850
PARLAMA NOKTASI °C | ASTM D-92 | ≥ 170
AKMA NOKTASI °C | ASTM D-97 | ≤ -40
VİZKOZİTE @100°C mm²/s | ASTM D-445 | 7.0 - 8.5
VİZKOZİTE İNDEKSİ | ASTM D-2270 | >170
Endüstriyel Dişli Yağları
ONAYLAR:DIN 51517-3 -TS ISO 12925-1
ISO VG Sınıfı | STANDART | ISO VG 150 | ISO VG 220 | ISO VG 320 | ISO VG 460
VİZKOZİTE @40°C mm²/s | ASTM D-445 | 128 - 172 | 198 - 242 | 288 - 352 | 438 - 482
YOĞUNLUK @15°C kg/m³ | ASTM D-4052 | > 0.880 | > 0.880 | > 0.880 | > 0.880
PARLAMA NOKTASI °C | ASTM D-92 | ≥ 240 | ≥ 240 | ≥ 240 | ≥ 240
AKMA NOKTASI °C | ASTM D-97 | ≤ -20 | ≤ -15 | ≤ -12 | ≤ -7
VİZKOZİTE İNDEKSİ | ASTM D-2270 | ≥ 90 | ≥ 90 | ≥ 90 | ≥ 90
4 BİLYA EP TEST KAYNAMA YÜKÜ, kg | ASTM D-2783 | ≥ 250 | ≥ 250 | ≥ 250 | ≥ 250
Endüstriyel Hidrolik Sistem Yağları
ONAYLAR:DIN 51524 Part II- TS ISO 11158
ISO VG Sınıfı | STANDART | ISO VG 32 | ISO VG 46 | ISO VG 68
VİZKOZİTE @40°C mm²/s | ASTM D-445 | 28.8 - 35.2 | 41.4 - 50.6 | 61.2 - 72.8
YOĞUNLUK @15°C kg/m³ | ASTM D-4052 | > 0.850 | > 0.850 | > 0.850
PARLAMA NOKTASI °C | ASTM D-92 | ≥ 210 | ≥ 230 | ≥ 240
AKMA NOKTASI °C | ASTM D-97 | ≤ -27 | ≤ -24 | ≤ -20
VİZKOZİTE İNDEKSİ | ASTM D-2270 | > 95 | > 95 | > 95
Basınçlı Hava Aletleri Yağları
ONAYLAR:TS 11207
ISO VG Sınıfı | STANDART | ISO VG 46 | ISO VG 100
VİZKOZİTE @40°C mm²/s | ASTM D-445 | 40 - 50 | 90 - 110
YOĞUNLUK @15°C kg/m³ | ASTM D-4052 | > 0.850 | > 0.850
PARLAMA NOKTASI °C | ASTM D-92 | ≥ 200 | ≥ 220
AKMA NOKTASI °C | ASTM D-97 | ≤ -15 | ≤ -15
VİZKOZİTE İNDEKSİ | ASTM D-2270 | >95 | >95
Gresler
ONAYLAR:DIN 51524 Part II- TS 11584
ISO VG Sınıfı | STANDART | EP Katkılı NLGI 2 | Katı Yağlayıcılı (molibdenli) NLGI 2
SABUN CİNSİ |  | Lityum veya Lityum Kompleks | Lityum veya Lityum Kompleks
DAMLAMA NOKTASI °C | ASTM D-566 | > 170 | > 170
4 BİLYA TESTİ-ÇİZİK ÇAPI, mm. | IP 239 | ≤ 0,5 | ≤ 0,5
SU İLE SÜRÜKLENME TESTİ % | ASTM 1264 | ≤ 5 | ≤ 5
ÇALIŞTIRILMIŞ PENETRASYON,mm/10 | ASTM D 217 | 265-295 | 265-295
VİZKOZİTE 40 °C mm²/s | ASTM D-445 | 220 | 220
KAYNAMA YÜKÜ | ASTM D-97 veya IP 239 | > 250 | > 250
Hidrolik Tahkimat Sıvısı
ONAYLAR: Lüksemburg onayı, HFA-E tipi sentetik ester içerdiğine dair akredite Lab. test belgesi
Hidrolik Sıvı Karakteristik Özellikleri
Viskozite20 °C | < 20 cSt
Yoğunluğu 15°C | 1,000-1,010 g/cm³
pH (%2 ağırlıkça) | 9,0-9,5
Akma Noktası | <0°C
Kaynama Sıcaklığı | 100 °C
Görünüş | Sarı, berrak
Köpük %2 Çeşme suyu, 25 °C | <50ml
NOT: İstekliler, teklif verdikleri her grup madeni yağlar için üretici firma markalarına ait yetkili kuruluşlardan aldıkları onay sertifikalarınıın İngilizce ve Türkçe tercümelerini teklifleriyle birlikte vereceklerdir. Yukarda belirtilen madeni yağ gruplarına ait üretici firmaların aldığı gerekli onayları belirtmeyen ve teklif ekinde belgelerini vermeyen isteklilerin teklifleri değerlendirmeye alınmayacaktır. Ayrıca ilgili TS'ler teklif ekinde verilecektir. Test ve analizler, ilgili standartlarda ve yukarda belirtilen teknik özellik değerlerini karşılayacaktır.